## Sheet1
| 高合金钢 | 轴承 | 易切削 | CrMo钢
缺陷图谱
缺陷照片
缺陷分析 | 内部缺陷，沿高温铁素体条带开裂 | 显孔 | 中心裂纹 | 裂纹沿轧制方向断续延展

## Sheet2
国家项目数据采集日常工作搜集表（2026-4-21）
序号 | 生产厂 | 钢板号 | 钢种 | 类别 | 缺陷图谱 | 缺陷照片 | 缺陷分析
负责单位 | 三个轧钢厂（质量处负责及监督完成） |  |  |  |  | 第一炼钢厂（技术处负责监督完成）
要求 |  | 1、根据当班生产情况记录三级钢板号、钢种、产品类别（如核电、管线等）； 2、缺陷图谱需要整体图谱和局部放大图谱两张照片； 3、每天每班传递共享WPS：国家项目——数据采集（检测组）； 4、后期根据项目推进情况调整相关要求。 |  |  |  | 1、典型问题板分析宏观图和金相图收集整理； 2、每周至少一个典型问题分析数据收集； 3、每周传递共享WPS：国家项目——数据采集（分析组）； 4、后期根据项目推进情况调整相关要求。
示意 | 中厚板卷厂 | 26301950030401 | X80 | 管线 |  |  | 内部缺陷，沿高温铁素体条带开裂
1 | 中板厂 | 26102421340201 | JX22145-2025 X60MS | 管线 |  |  | 显孔
2 | 中板厂 | 26102426470101 | GB/T1591-Q355B | 普板 |  |  | 中心裂纹 | 左上角材料尺寸：12000×2430×30 缺陷中心X[mm]:8412 缺陷中心Y[mm]:1839 缺陷长度[mm]:1669.4 缺陷宽度[mm]:162.6 缺陷深度[mm]:14.3
3 | 中板厂 | 26102484330102 | GB/T1591-Q355B | 普板 |  |  | 中心裂纹
4 | 中板厂 | 26102628050101 | JX21942-2024 X42M | 管线 |  |  | 显孔
5 | 中板厂 | 26102658360201 | Zhong-P460NL1-SR-100 | 容器 |  |  | 内部缺陷，沿高温铁素体条带开裂
6 | 中板厂 | 26102839140101 | TL-Q355C-PWHT | 轨道 |  |  | 显孔
7 | 中板厂 | 26102840210201 | TL-Q355C-PWHT | 轨道 |  |  | 显孔
8 | 中板厂 | 26102903050101 | JX21942-2024 X42M | 管线 |  |  | 显孔
9 | 中板厂 | 26102903100301 | JX21942-2024 X42M | 管线 |  |  | 显孔
10 | 中板厂 | 26102903130201 | JX21942-2024 X42M | 管线 |  |  | 显孔
11 | 中板厂 | 26102904010101 | JX21942-2024 X42M | 管线 |  |  | 裂纹沿轧制方向断续延展
12 | 中板厂 | 26102904040201 | JX21942-2024 X42M | 管线 |  |  | 裂纹沿轧制方向断续延展
13 | 中板厂 | 26102905050201 | JX21942-2024 X42M | 管线 |  |  | 显孔
14 | 中板厂 | 26102918330201 | JX21942-2024 X42M | 管线 |  |  | 中心裂纹
15 | 中板厂 | 26102995150202 | TL-S355J2W(H)-CK | 轨道 |  |  | 裂纹沿轧制方向断续延展
16 | 中板厂 | 26103066060101 | JX21942-2024 X42M | 管线 |  |  | 显孔
17 | 中板厂 | 26103066060201 | JX21942-2024 X42M | 管线 |  |  | 显孔
18 | 中板厂 | 26103066110101 | JX21942-2024 X42M | 管线 |  |  | 裂纹沿轧制方向断续延展
19 | 中板厂 | 26103066130201 | JX21942-2024 X42M | 管线 |  |  | 裂纹沿轧制方向断续延展
20 | 中板厂 | 26103066320201 | JX21942-2024 X42M | 管线 |  |  | 显孔
21 | 中板厂 | 26103070160201 | JX21942-2024 X42M | 管线 |  |  | 显孔
22 | 中板厂 | 26200949440101 | CCS-B | 船板 |  |  | 内部缺陷，沿高温铁素体条带开裂
23 | 中板厂 | 26202097710301 | AR-SA516Gr70N LTV | 容器 |  |  | 裂纹沿轧制方向断续延展
24 | 中板厂 | 26202886490101 | DNV-A36 | 船板 |  |  | 中心裂纹
25 | 中板厂 | 26202906330201 | CCS-A36 | 船板 |  |  | 内部缺陷，沿高温铁素体条带开裂
26 | 中板厂 | 26202982020101 | TL-Q355C-PWHT | 轨道 |  |  | 裂纹沿轧制方向断续延展
27 | 中板厂 | 26202983530301 | TL-Q355C-PWHT | 轨道 |  |  | 显孔
28 | 中板厂 | 26203028330101 | ABS-A | 船板 |  |  | 内部缺陷，沿高温铁素体条带开裂
29 | 中板厂 | 26203028330102 | KR-A | 结构 |  |  | 内部缺陷，沿高温铁素体条带开裂
30 | 中板厂 | 26203028330201 | DNV-A | 船板 |  |  | 中心裂纹
31 | 中板厂 | 26203028340101 | CCS-A | 船板 |  |  | 内部缺陷，沿高温铁素体条带开裂
32 | 中板厂 | 26203154170101 | DNV-A36 | 船板 |  |  | 内部缺陷，沿高温铁素体条带开裂
33 | 中板厂 | 26302567330201 | JX22160-2025 X65MS | 管线 |  |  | 裂纹沿轧制方向断续延展
34 | 中板厂 | 26302568510101 | JX22160-2025 X65MS | 管线 |  |  | 显孔
35 | 中板厂 | 26302569340101 | JX22160-2025 X65MS | 管线 |  |  | 显孔
36 | 中板厂 | 26302585350101 | JX22145-2025 X60MS | 管线 |  |  | 显孔
37 | 中板厂 | 26302585400201 | JX22145-2025 X60MS | 管线 |  |  | 显孔
38 | 中板厂 | 26302585500101 | JX22145-2025 X60MS | 管线 |  |  | 显孔
39 | 中板厂 | 26302589410301 | JX22145-2025 X60MS | 管线 |  |  | 显孔
40 | 中板厂 | 26302589440301 | JX22145-2025 X60MS | 管线 |  |  | 显孔
41 | 中板厂 | 26302589450201 | JX22145-2025 X60MS | 管线 |  |  | 显孔
42 | 中板厂 | 26302610370201 | GB/T1591-Q355B | 普板 |  |  | 内部缺陷，沿高温铁素体条带开裂
43 | 中板厂 | 26302680260101 | 26ZDEP013-A516Gr65-HIC-SR | 容器 |  |  | 显孔
44 | 中板厂 | 26302685050301 | ASTM-24-A709MGr345F1-CK | 容器 |  |  | 中心裂纹
45 | 中板厂 | 26302798210101 | JX21942-2024 X42M | 管线 |  |  | 中心裂纹
46 | 中板厂 | 26302801080101 | JX21942-2024 X42M | 管线 |  |  | 裂纹沿轧制方向断续延展
47 | 中板厂 | 26302801080201 | JX21942-2024 X42M | 管线 |  |  | 裂纹沿轧制方向断续延展
48 | 中板厂 | 26302803080101 | JX21942-2024 X42M | 管线 |  |  | 裂纹沿轧制方向断续延展
49 | 中板厂 | 26303058130101 | GB19879-23-Q355GJCZ15 | 普板 |  |  | 内部缺陷，沿高温铁素体条带开裂
50 | 中板厂 | 26303061400301 | JX22145-2025 X60MS | 管线 |  |  | 裂纹沿轧制方向断续延展
51 | 中板厂 | 26303061420201 | JX22145-2025 X60MS | 管线 |  |  | 显孔
52 | 中板厂 | 26303063340101 | JX22145-2025 X60MS | 管线 |  |  | 显孔
53 | 中板厂 | 26303065380301 | JX22145-2025 X60MS | 管线 |  |  | 显孔
54 | 中板厂 | 26303065390201 | JX22145-2025 X60MS | 管线 |  |  | 显孔
55 | 中板厂 | 26303066340101 | JX22145-2025 X60MS | 管线 |  |  | 显孔
56 | 中板厂 | 26303073150301 | JX21942-2024 X42M | 管线 |  |  | 显孔
57 | 中板厂 | 26303077110301 | JX21942-2024 X42M | 管线 |  |  | 裂纹沿轧制方向断续延展
58 | 中板厂 | 26102905150201 | JX21942-2024 X42M | 管线 |  |  | 裂纹沿轧制方向断续延展
59 | 中板厂 | 26102906050101 | JX21942-2024 X42M | 管线 |  |  | 裂纹沿轧制方向断续延展
60 | 中板厂 | 26102918310101 | GB/T3274-Q235B-YC | 普板 |  |  | 中心裂纹
61 | 中板厂 | 26102918310102 | GB/T3274-Q235B-YC | 普板 |  |  | 内部缺陷，沿高温铁素体条带开裂
62 | 中板厂 | 26102996070202 | TL-S355J2W(H)-CK | 轨道 |  |  | 显孔
63 | 中板厂 | 26102997180202 | TL-S355J2W | 轨道 |  |  | 裂纹沿轧制方向断续延展
64 | 中板厂 | 26103066120301 | JX21942-2024 X42M | 管线 |  |  | 裂纹沿轧制方向断续延展
65 | 中板厂 | 26103067020101 | JX21942-2024 X42M | 管线 |  |  | 显孔
66 | 中板厂 | 26103067040301 | JX21942-2024 X42M | 管线 |  |  | 显孔
67 | 中板厂 | 26103067100301 | JX21942-2024 X42M | 管线 |  |  | 裂纹沿轧制方向断续延展
68 | 中板厂 | 26103070060101 | JX21942-2024 X42M | 管线 |  |  | 中心裂纹
69 | 中板厂 | 26103070130301 | JX21942-2024 X42M | 管线 |  |  | 显孔
70 | 中板厂 | 26103077010201 | JX21942-2024 X42M | 管线 |  |  | 裂纹沿轧制方向断续延展
71 | 中板厂 | 26203394440101 | GB19879-23-Q390GJC | 普板 |  |  | 中心裂纹
72 | 中板厂 | 26303031510201 | CCS-A36 | 船板 |  |  | 显孔
73 | 中板厂 | 26303075140301 | JX21942-2024 X42M | 管线 |  |  | 显孔
74 | 中板厂 | 26303289340101 | DNV-A36 | 船板 |  |  | 内部缺陷，沿高温铁素体条带开裂 | 左上角材料尺寸：8150×1600×28 缺陷中心X[mm]:6290 缺陷中心Y[mm]:813 缺陷长度[mm]:2902.8 缺陷宽度[mm]:1475.0 缺陷深度[mm]:13.8